## Sheet1
建筑工程常用防水（防渗）材料介绍
分 类 | [5 empty] | 执行标准 | 材料特性 | 常用规格 | 适用范围 | 选用要点 | 施工要点 | 参考价格 | 厂家信息
材性 | 类别 | 品种 | 材料类型 |  | 品名
柔性防水材料（共有46种） | 防水卷材 | 合成高分子卷材（GB18173.1-2000） 高分子防水卷材胶粘剂（JC863-2000） | 橡胶型 | 硫化型 | 三元乙丙橡胶防水卷材（EPDM） |  | 以三元乙丙橡胶为主要原料，掺入适量丁基橡胶和多种化学助剂加工而成的高弹性防水卷材 | 幅宽：1000mm、1500mm、2000mm；厚度：1.2mm、1.5mm和2mm；长度20m以上 | 适用于耐久性、耐腐蚀性和对抗变形要求高，各级别防水等级的屋面和地下工程等作防水层 | 1、有拉伸强度高，耐老化性能好，使用寿命长，伸长率大，对基层伸缩或开裂变形适用性强等特点； 2、卷材选用厚度对于Ⅰ级防水屋面不小于1.5mm，Ⅱ级防水屋面不小于1.2mm，地下室单层不小于1.5mm，双层每层不小于1.2mm； 3、接缝技术要求高，必须选用与该卷材相容的配套专用胶、胶黏带、密封材料。 | 1、基层和卷材底面均匀涂刷专用基层处理剂后再涂专用胶黏剂 2、铺设卷材不得皱折，并排除卷材下面的空气； | 1.5mm厚度36~39元每平方
三元乙丙-丁基橡胶防水卷材
丁基橡胶防水卷材
[5 empty] | 氯化聚乙烯橡塑共聚卷材 | （JC/T684-1997）
氯磺化聚乙烯卷材（CSP）
|  |  |  | 非硫化型 | 氯化聚乙烯卷材（CPE） | （GB12953-2003）
|  |  |  | 增强型 | 氯化聚乙烯 LYX-603卷材
|  |  |  | 再生型 | 硫化型再生橡胶卷材
[5 empty] | 三元丁再生橡胶卷材 | （JC/T645-1996）
|  |  |  | 自粘型 | 自粘型高分子卷材
|  |  | 橡塑型 |  | 氯化聚乙烯橡塑共聚卷材
三元乙丙-聚乙烯共聚卷材（TPO）
|  |  | 树脂型 |  | 聚氯乙烯防水卷材（PVC） | （GB12952-2003） | 以聚氯乙烯树脂为主要原料，有无复合层（N类）纤维单面复合（L类） 织物内增强（W类） | 幅宽：1000mm、1500mm、2000mm；厚度：1.2mm、1.5mm和2mm；长度20m以上 | N类和L类用于非外露屋面和地下室防水层，W类用于外露屋面和地下室防水层 | 1、Ⅱ型N类和W类有拉伸强度高，延伸率大，耐腐蚀，耐穿刺，抗穿孔性能好，接缝可进行焊接施工，使用寿命长，适用于屋面和地下及种植屋面工程作防水层； 2、Ⅰ型有拉伸强度高，延伸率大，使用寿命长的特点； 3、该类卷材与基层的连接可采用机械固定法或冷粘法进行施工，但卷材的接缝应采用焊接法； 4、外露使用要考虑人工气候加速老化性能 | 1、卷材与基层间可采用满粘法或机械固定法及空铺法施工； 2、接缝既可采用单缝焊接，也可采用双缝焊接； | N类L类：20~28元每平方 W类30~40元每平方
[5 empty] | 低密度聚乙烯卷材（LDPE） | 改性沥青聚乙烯胎防水卷材（GB18967-2003）
[5 empty] | 高密度聚乙烯卷材（HDPE） | GB/T(17643-1998) （GB/T17643-2011） | HDPE土工膜是垃圾填埋场工程常用的三种主要土工合成材料(另有土工网和土工织物)之一，HDPE土工膜通常由连续的聚合物薄层制成，并不是绝对不透水气，只是相对土工织物或填土甚至粘土而言是不透水气的。其水气渗透试验测得的数据在0.5×10-10～0.5×10-13cm/s之间。 |  |  |  | 防渗膜在运输过程中不要拖拉、硬拽，避免尖锐物刺伤。 1、 应从底部向高位延伸，不要拉得太紧，应留有1.50%的余幅，以备局部下沉拉伸。考虑到本工程的实际情况，边坡采取从上到下的铺设顺序； 2、 相邻两幅的纵向接头不应在一条水平线上，应相互错开1m以上； 3、纵向接头应距离坝脚、弯脚处1.50m以上，应设在平面上； 4、先边坡后场底； 5、边坡铺设时，展膜方向应基本平行于最大坡度线。 | 1.5mm厚度的每平方米21元；2.0mm厚度的每平方米28元
EVA 卷材
|  | 聚合物改性沥青卷材 | 弹性体改性 （GB18242-2000） |  | SBS改性沥青防水卷材 | （GB18242-2000） | 属弹性体沥青防水卷材，以聚酯毡或玻纤毡为胎基，SBS改性沥青为浸涂层，表面覆以隔离材料制成的具有低温柔性较好的防水层 | 幅宽：1000mm；厚度：3mm和4mm；长度10m和7.5m | 适合于屋面（Ⅰ型、Ⅱ型）和地下（Ⅱ型）工程等作防水层 | 1、Ⅰ型有一定拉力，低温柔度较好。适合寒冷地区屋面； 2、Ⅱ型的聚酯毡具有拉力高、延伸率大、低温柔度好，耐腐蚀、耐霉变和耐候性能优良以及对基层伸缩或开裂变形的适应性较强等特点。适合一般及寒冷地区各防水等级屋面和地下工程； 3、Ⅱ型的玻纤毡具有拉力较高、尺寸稳定性和低温柔度好，耐腐蚀、耐霉变和耐候性能优良等特点，但延伸率差。仅适用于一般及寒冷地区且结构稳定的一般建筑作为防水层； 4、卷材选用厚度对于Ⅰ级、Ⅱ级防水屋面不小于3mm，地下室不小于4mm，级防水一道设防时均不小于4mm； 5、卷材与涂膜复合使用时，其材性应具有相容性，且卷材宜放在涂膜上部；与刚性材料复合使用时刚性材料应放上部。 | 1、热熔施工时，应用火焰加热器均匀加热卷材。厚度小于3mm的卷材严禁采用热熔法施工； 2、热粘施工时，宜用导热油加热熔化改性沥青。 | 4mm厚度：聚酯毡Ⅰ型28～31元每平方、Ⅱ型33～36元每平方；玻纤毡Ⅰ型23～26元每平方、Ⅱ型28～31元每平方
丁苯橡胶改性沥青卷材
再生胶改性沥青卷材
|  |  | 塑性体改性 （GB18243-2000） |  | PVC 改性焦油沥青卷材
[5 empty] | APP（APAO）改性沥青防水卷材 | （GB18243-2000） | 属弹性体沥青防水卷材，以聚酯毡或玻纤毡为胎基，APP改性沥青为浸涂层，表面覆以隔离材料制成的具有耐热度较高的防水层 | 幅宽：1000mm；厚度：3mm和4mm；长度10m和7.5m | 适合于屋面（Ⅰ型、Ⅱ型）和地下（Ⅱ型）工程等作防水层 | 1、Ⅰ型具有耐热度较高和耐腐蚀、耐霉变等性能，但低温柔度差。适合非寒冷地区屋面防水层； 2、Ⅱ型的聚酯毡胎具有拉力高、延伸率大、耐热度好，耐腐蚀、耐霉变和耐候性能优良，低温柔度较好，以及对基层伸缩或开裂变形的适应性较强等特点。适合一般及较寒冷或炎热地区各防水等级屋面和地下工程； 3、Ⅱ型的玻纤毡具有拉力较高、尺寸稳定性和耐热度好，耐腐蚀、耐霉变，低温柔度好和耐候性能优良等特点，但无延伸率。适用于一般及较寒冷地区且结构稳定的一般工程作屋面或地下工程的防水层； | 1、热熔施工时，应用火焰加热器均匀加热卷材。厚度小于3mm的卷材严禁采用热熔法施工； 2、热粘施工时，宜用导热油加热熔化改性沥青。 | 4mm厚度：聚酯毡Ⅰ型28～31元每平方、Ⅱ型33～36元每平方；玻纤毡Ⅰ型23～26元每平方、Ⅱ型28～31元每平方
|  |  | 自粘型卷材 |  | 自粘型改性沥青卷材； 自粘聚合物改性沥青聚酯肽防水卷材（JC898-2002） | （JC840-1999）
|  | 沥青卷材 | 普通沥青 |  | 纸胎油毡 | 铝箔面油毡（JC504-92）
|  |  | 氧化沥青 |  | 氧化沥青油毡
|  | 金属卷材 |  |  | PSS 铅合金防水卷材
| 防水涂料 | 合成高分子涂料 | 橡胶型 | 双组分 （反应型） | 多组分聚氨酯防水涂料（M型） |  | 由两个组分或多个组分组成。甲组分由甲苯二异氰酸、聚醚树脂等聚合而成，乙组分由固化剂、改性剂、填充剂等经脱水混合而成，丙组分为外加功能剂 | 拉伸性能分为Ⅰ、Ⅱ两类 | 适用于防水等级为Ⅲ、Ⅳ级的非外露屋面防水工程，防水等级为Ⅰ、Ⅱ级屋面防水中的一道；地下工程防水为Ⅰ、Ⅱ、Ⅲ级的一道防水以及厕浴间防水 | 1、具有耐紫外线功能的彩色聚氨酯防水涂料可用于外露屋面防水层； 2、适用于迎水面，不得用于背水面防水； 3、涂膜厚度对于屋面地下室单层不小于2.0mm，双层使用时每层涂膜厚度不小于1.5mm； 4、冬季施工固化时间较长，应考虑环境影响； 5、一般应用于干燥的基层表面施工。 | 1、基层应干燥、干净，无空鼓、起砂、裂缝等现象； 2、收头部位应用防水涂膜多遍涂刷或用密封材料封严； 3、溶剂对大气环境的污染和对人身安全的影响，不得使用粗苯、苯等高毒溶剂，不得超量使用溶剂，不得与明火交叉作业，杜绝火灾； 4、严禁在恶劣天气施工； 5、涂料应按配合比精准计量，搅拌均匀，已配成的涂料应及时使用； | Ⅰ型：17~18元每公斤；Ⅱ型：18~20元每公斤
彩色聚氨酯涂料
石油沥青聚氨酯涂料
焦油沥青聚氨酯涂料（851）
|  |  |  | 单组份 （挥发型） | 单组分聚氨酯防水涂料（S型） |  | 由二异氰酸酯、聚醚等经加成聚合反应而成的含异氰酸酯基的预聚体防水涂料 | 物理学性能分为Ⅰ、Ⅱ两类 | 适用于防水等级为Ⅲ、Ⅳ级的非外露屋面防水工程，防水等级为Ⅰ、Ⅱ级屋面防水中的一道；地下工程防水为Ⅰ、Ⅱ、Ⅲ级的一道防水以及厕浴间防水 | 1、反应固化型涂料、固化后具有聚氨酯橡胶的高强度、高延伸率和高弹性、耐水性。对基层适应能力强； 2、适用于迎水面，不得用于背水面防水； 3、涂膜厚度对于Ⅰ、Ⅱ级防水屋面及地下室不小于1.5mm，对Ⅲ级屋面一道设防不小于2mm； | 1、基层应干燥、干净，无空鼓、起砂、裂缝等现象； 2、采用刮涂施工时，每遍涂刮的推进方向宜与前一遍垂直； 3、涂层间夹铺胎体增强材料时胎体下面一层厚度不小于1mm最上面涂层不少于两遍，厚度不小于0.5mm， 4、严禁在恶劣天气施工 | Ⅰ型：18~20元每公斤；Ⅱ型：20~22元每公斤
氯磺化聚乙烯涂料
硅橡胶涂料
|  |  | 树脂型 （挥发型） |  | 丙烯酸涂料
EVA 涂料
|  |  | 有机无机复合型 |  | 聚合物水泥基涂料 CJS
|  | 聚合物改性沥青涂料 | 熔剂型 |  | SBS改性沥青防水涂料 |  | 以SBS改性沥青为主要成份并加入油分等稳定溶剂 |  | 适合于屋面（Ⅲ型、Ⅳ型）和地下工程迎水面做防水层，可作为Ⅱ级工程的第一道防水设防，不得用于Ⅰ级屋面防水 | 1、用于Ⅱ级地下复合防水时涂层厚度不应小于1.5~2.0mm； 2、用于Ⅱ级、Ⅲ级屋面防水时厚度不小于3.0mm； 3、应在干燥的基层表面施工；基层表面需铺设胎体增强材料； 4、收头部位应用防水涂料多遍涂刷或用密封材料封严。 | 1、基层应干燥，不能有空鼓、起砂、裂缝等现象； 2、防水涂膜应多遍涂刷，厚度均匀，涂刷方向宜相互垂直； 3、节点位置应薄涂多遍； 4、严禁在恶劣天气施工。 | 4.5~6.5元每公斤
丁基橡胶改性沥青涂料
再生橡胶改性沥青涂料
PVC 改性焦油沥青涂料
|  |  | 水乳型 |  | 水乳型橡胶沥青微乳液防水涂料 |  | 沥青微乳为主要成分并加入助剂等混配而成稳定涂料 |  | 适合于屋面（Ⅲ型、Ⅳ型）和地下工程迎水面做防水层 | 1、涂膜防水屋面应设置保护层，水泥砂浆保护层的厚度不宜小于20mm； 2、涂膜防水层应沿找平层分格缝增设带有胎体增强材料的空铺附加层，其空铺宽度宜为100mm； | 1、基层应干净，不得有空鼓、起砂、裂缝等现象； 2、防水涂膜应多遍涂刷，厚度均匀，且表面平整； 3、应先做好节点处理； 4、严禁在恶劣天气施工。 | 38元每公斤
水乳型再生橡胶改性沥青涂料
水乳型氯丁胶改性沥青涂料
石灰乳化沥青防水涂料
|  | 沥青基涂料 | 水乳型 |  | 膨润土乳化沥青防水涂料
石棉乳化沥青防水涂料
[5 empty] | 冷底子油 |  | 一种沥青涂料，是石油沥青与汽油或其他有机溶剂相溶合而成。 |  | 适合用于防潮层或作为粘结层 |  | 常温下刷涂到混凝土、砂浆或木材表面后，便形成一层牢固的沥青膜，使在其上做的防水层与基层得以牢固粘贴
刚性防水材料 |  | 内掺式防水砂 浆 | 无机防水材料 |  | 水泥基渗透结晶型防水涂料 | （GB18445-2001） | 以水泥、石英粉为主要基材，并掺入多种活性化学物质的粉状材料，经与水拌合调配而成的有渗透功能的无机型防水涂料 | 物理学性能分为Ⅰ、Ⅱ两类 | 适用于防水等级为Ⅰ、Ⅱ级的屋面防水混凝土表面起增强防水和抗渗作用，但不作为一道防水层，地下工程防水为Ⅰ、Ⅱ级的一道防水 | 1、适用于迎水面及背水面防水； 2、可用于地下室等长期泡水部位； 3、涂膜厚度不小于1.0mm，用量应大于1.4kg每平方 4、屋面防水时，只用于提高刚性防水混凝土的防水、抗渗性能，但不作为一道防水层， | 1、基层应平整、干净，无空鼓、起砂、裂缝等现象； 2、应有专人配料、计量应准确，搅拌应均匀，不得混入已固化或结块的材料； 3、严禁在恶劣天气施工，施工环境气温宜为5~35度； | 45~50元每公斤
|  |  | 有机无机复合防水材料 |  | JS防水涂料 |  | 为双组分防水涂料，Ⅰ型以甲组分（聚合物乳液）为主要成分的涂料，Ⅱ型以乙组分（水泥等刚性材料）为主要成分的涂料 | 产品性能分为Ⅰ、Ⅱ两型 | 适用于防水等级为Ⅲ、Ⅳ级的屋面防水工程，防水等级为Ⅰ、Ⅱ级多道屋面防水中的一道；地下工程防水为Ⅰ、Ⅱ、Ⅲ级的一道防水以及厕浴间防水 | 1、Ⅰ型产品适用于非长期浸水环境下建筑防水工程，Ⅱ型产品适用于长期浸水环境下建筑防水工程； 2、Ⅰ型产品适用于迎水面，Ⅱ型产品适用于迎水面及背水面防水； 3、涂膜厚度对于Ⅰ级防水的屋面地下室不少于三道，单层不小于1.5mm，对于Ⅱ级防水的屋面地下室不少于二道，对于Ⅲ级防水的屋面地下室单层不小于2.0mm； 4、该涂料为水乳型涂料，不得在摄氏5度以下施工； 5、应用于地下室等长期泡水部位时，耐水性应大于80%； | 1、基层应平整、干净，无空鼓、起砂、裂缝等现象； 2、应有专人配料、计量应准确，搅拌应均匀，不得混入已固化或结块的材料； 3、严禁在恶劣天气施工，施工环境气温宜为摄氏5～35度； | Ⅰ型：9~11元每公斤；Ⅱ型：7.5~9元每公斤
|  |  | 其他类 |  | 金属皂液防水砂浆 氯盐类防水砂浆 硫酸盐类防水砂浆 微膨胀剂防水砂浆 抗裂纤维防水砂浆 聚合物防水砂浆 | 水性沥青基防水涂料（JC408-91）聚氨酯防水涂料（GB/T19250-2003）聚氯乙烯弹性防水涂料（JC/T674-1997）皂液乳化沥青（JC/T797-84）溶剂型橡胶沥青防水涂料（JC/T852-1999）聚合物乳液建筑防水涂料（JC/T864-2000）聚合物水泥防水涂料（JC/T894-2001）
|  | 表面憎水防水砂浆 |  |  | 有机硅表面处理防水砂浆
|  | 金属板整体防水 |  |  | 普通钢板、不锈钢板、铝板、铝镁合金板等
嵌缝密封材料 |  |  |  |  | 硅酮密封胶 有机硅密封胶 聚硫密封胶 氯磺化聚乙烯密封胶 丁基密封胶 聚氨酯密封胶 水性丙烯酸密封胶 丁基橡胶改性沥青密封胶 SBS改性沥青密封胶 再生橡胶改性沥青密封胶 塑料油膏 聚氯乙烯胶泥（PVC 胶泥）等。
堵漏材料：粉状无级防水堵漏材料；液体快速堵漏剂；遇水膨胀橡胶条 注浆材料：水溶性聚氨酯、水泥水玻璃、丙烯酸盐等
|  |  |  | 辅助材料类 | 沥青胶 |  | 分冷用和热用两种，标号主要按耐热度划分 |  | 可用于粘贴防水卷材，用作接缝材料等
[5 empty] | 沥青嵌缝油膏 |  | 一种冷用膏状材料，标号主要根据耐热度与低温柔性来划分 |  | 主要用于屋面、墙面、沟槽等处作为防水层的嵌缝材料
潍坊市环境科学研究设计院有限公司整理 欢迎浏览我公司网址： http://www.sdwfeia.com/